## 数据源
生产线 | 月 | 周 | 日 | 班次 | 班 | 压机规格 | 素板长 | 素板宽 | 素板厚 | 成品长 | 成品宽 | 成品厚 | 锯切系数 | 甲醛等级 | 批号（次） | 素板合格产品（张） | 素板合格产量（M3） | 折合成品量（张） | 折合成品量（M3） | 废品（M3） | 废品（张） | 合计产量（M3) | 合计产量张 | 停机时间(分钟) | 生产工时(分钟) | 停机时间（小时） | 生产工时（小时） | 表层刨花（T） | 芯层刨花（T） | 总刨花(T) | 表层MDI胶（KG） | 芯层MDI胶（KG） | MDI胶水(公斤) | 表芯层石蜡(公斤) | 表芯层固化剂(公斤) | 表芯层增粘剂（公斤） | 表芯层添加剂 (公斤) | 表芯层工艺水 (公斤) | 脱模剂（公斤） | 电耗（KWH)
PB | 5 | 18 | 1 | 早 | B | 18s | 4920 | 2490 | 18.5 | 2440 | 1220 | 18 | 4 | 无醛 | 20190501/B早18-0362 | 207 | 46.9144386 | 828 | 44.3662272 | 0 | 0 | 44.3662272 | 207 | 140 | 100 | 2.333333 | 1.666667 | 7.73 | 10.5 | 18.23 | 363 | 367 | 730 | 152 | 727 | 142.5 | 0 | 727 | 25 | 16480
PB | 5 | 18 | 1 | 早 | B | 18s | 4920 | 2490 | 18.5 | 2440 | 1220 | 18 | 4 | 无醛 | 20190501/B早18-0363 | 207 | 46.9144386 | 828 | 44.3662272 | 0 | 0 | 44.3662272 | 207 | 140 | 100 | 2.333333 | 1.666667 | 22.3 | 33.08 | 55.38 | 1047 | 1155 | 2202 | 447 | 2942 | 396.5 | 0 | 2942 | 72 | 16480
PB | 5 | 18 | 1 | 中 | C | 18s | 4920 | 2490 | 18.5 | 2440 | 1220 | 18 | 4 | 无醛 | 20190501/C中18-0364 | 1215 | 275.367357 | 4860 | 260.410464 | 2.143296 | 10 | 262.55376 | 1225 | 3 | 477 | 0.05 | 7.95 | 61 | 88.5 | 149.5 | 2871 | 3097 | 5968 | 1219 | 8823 | 1099 | 42.4 | 8823 | 192 | 31280
PB | 5 | 18 | 1 | 晚 | A | 18s | 4920 | 2490 | 18.5 | 2440 | 1220 | 18 | 4 | 无醛 | 20190501/A晚18-0365 | 1152 | 261.0890496 | 4608 | 246.9076992 | 1.071648 | 5 | 247.9793472 | 1157 | 7 | 473 | 0.1166667 | 7.883333 | 59.15 | 88.95 | 148.1 | 2780 | 3113 | 5893 | 1202 | 8884 | 1065 | 43.2 | 8884 | 217 | 36640
PB | 5 | 18 | 2 | 早 | B | 18s | 4920 | 2490 | 18.5 | 2440 | 1220 | 18 | 4 | 无醛 | 20190502/B早18-0366 | 701 | 158.8744998 | 2804 | 150.2450496 | 1.7146368 | 8 | 151.9596864 | 709 | 210 | 270 | 3.5 | 4.5 | 42.21 | 59.02 | 101.23 | 1983 | 2058 | 4041 | 829 | 6155 | 825 | 28.21 | 6155 | 137.5 | 30240
PB | 5 | 18 | 2 | 中 | C | 18s | 4920 | 2490 | 18.5 | 2440 | 1220 | 18 | 4 | 无醛 | 20190502/C中18-0367 | 999 | 226.4131602 | 3996 | 214.1152704 | 2.5719552 | 12 | 216.6872256 | 1011 | 35 | 445 | 0.5833333 | 7.416667 | 56.1 | 77.5 | 133.6 | 2673 | 2712 | 5385 | 1097 | 8268 | 1104.25 | 37.2 | 8268 | 173 | 36640
PB | 5 | 18 | 2 | 晚 | A | 18s | 4920 | 2490 | 18.5 | 2440 | 1220 | 18 | 4 | 无醛 | 20190502/A晚18-0368 | 1116 | 252.9300168 | 4464 | 239.1918336 | 4.286592 | 20 | 243.4784256 | 1136 | 0 | 480 | 0 | 8 | 60.49 | 84.96 | 145.45 | 2904 | 2972 | 5876 | 1191 | 9025 | 1210 | 40.7 | 9025 | 202 | 32400
PB | 5 | 18 | 3 | 早 | B | 18s | 4920 | 2490 | 18.5 | 2440 | 1220 | 18 | 4 | 无醛 | 20190503/B早18-0369 | 485 | 109.920303 | 1940 | 103.949856 | 0 | 0 | 103.949856 | 485 | 328 | 152 | 5.466667 | 2.533333 | 23.13 | 33.8 | 56.93 | 1105 | 1182 | 2287 | 459 | 3430 | 463 | 16.35 | 3430 | 88.5 | 33440
PB | 5 | 18 | 3 | 中 | C | 18s | 4920 | 2490 | 18.5 | 2440 | 1220 | 18 | 4 | 无醛 | 20190503/C中18-0370 | 828 | 187.6577544 | 3312 | 177.4649088 | 0 | 0 | 177.4649088 | 828 | 80 | 400 | 1.333333 | 6.666667 | 52.85 | 72.88 | 125.73 | 2536 | 2549 | 5085 | 1030 | 8164 | 1050 | 39.33 | 8164 | 149 | 30240
PB | 5 | 18 | 3 | 晚 | A | 18s | 4920 | 2490 | 18.5 | 2440 | 1220 | 18 | 4 | 无醛 | 20190503/A晚18-0371 | 1062 | 240.6914676 | 4248 | 227.6180352 | 4.5009216 | 21 | 232.1189568 | 1083 | 61 | 419 | 1.016667 | 6.983333 | 60.93 | 85.91 | 146.84 | 2924 | 3007 | 5931 | 1203 | 8927 | 1221 | 46.39 | 8927 | 205 | 31360
PB | 5 | 18 | 4 | 早 | B | 18s | 4920 | 2490 | 18.5 | 2440 | 1220 | 18 | 4 | 无醛 | 20190504/B早18-0372 | 491 | 111.2801418 | 1964 | 105.2358336 | 8.573184 | 40 | 113.8090176 | 531 | 289 | 191 | 4.816667 | 3.183333 | 24.83 | 36.82 | 61.65 | 1197 | 1286 | 2483 | 500 | 3642 | 492 | 18.62 | 3642 | 85 | 33040
PB | 5 | 18 | 4 | 中 | C | 18s | 4920 | 2490 | 18.5 | 2440 | 1220 | 18 | 4 | 无醛 | 20190504/C中18-0373 | 448 | 101.5346304 | 1792 | 96.0196608 | 0 | 0 | 96.0196608 | 448 | 270 | 210 | 4.5 | 3.5 | 26 | 38.9 | 64.9 | 1247 | 1359 | 2606 | 526 | 3808 | 518.5 | 18.63 | 3808 | 94 | 26960
PB | 5 | 18 | 4 | 晚 | A | 18s | 4920 | 2490 | 18.5 | 2440 | 1220 | 18 | 4 | 无醛 | 20190504/A晚18-0374 | 891 | 201.9360618 | 3564 | 190.9676736 | 0.4286592 | 2 | 191.3963328 | 893 | 16 | 464 | 0.2666667 | 7.733333 | 56.29 | 79.43 | 135.72 | 2701 | 2779 | 5480 | 1010 | 7343 | 1124 | 38.11 | 7343 | 187 | 26320
PB | 5 | 18 | 5 | 早 | B | 18s | 4920 | 2490 | 18.5 | 2440 | 1220 | 18 | 4 | 无醛 | 20190505/B早18-0375 | 958 | 217.1209284 | 3832 | 205.3277568 | 4.286592 | 20 | 209.6143488 | 978 | 129 | 351 | 2.15 | 5.85 | 46.34 | 65.89 | 112.23 | 2224 | 2304 | 4528 | 921 | 6206 | 929 | 32.72 | 6206 | 160 | 34720
PB | 5 | 18 | 5 | 中 | C | 18s | 4920 | 2490 | 18.5 | 2440 | 1220 | 18 | 4 | 无醛 | 20190505/C中18-0376 | 171 | 38.7554058 | 684 | 36.6503616 | 0 | 0 | 36.6503616 | 171 | 311 | 169 | 5.183333 | 2.816667 | 16.83 | 24.62 | 41.45 | 802 | 825 | 1627 | 322 | 2174 | 327 | 12.25 | 2174 | 54 | 31920
PB | 5 | 18 | 5 | 晚 | A | 18s | 4920 | 2490 | 18.5 | 2440 | 1220 | 18 | 4 | 无醛 | 20190505/A晚18-0377 | 648 | 146.8625904 | 2592 | 138.8855808 | 0 | 0 | 138.8855808 | 648 | 170 | 310 | 2.833333 | 5.166667 | 38.83 | 51.93 | 90.76 | 1854 | 1790 | 3644 | 729 | 4920 | 765 | 26.59 | 4920 | 157 | 26400
PB | 5 | 19 | 6 | 早 | C | 18s | 4920 | 2490 | 18.5 | 2440 | 1220 | 18 | 4 | 无醛 | 20190506/C早18-0378 | 297 | 67.3120206 | 1188 | 63.6558912 | 0 | 0 | 63.6558912 | 297 | 285 | 195 | 4.75 | 3.25 | 24.1 | 32.4 | 56.5 | 1153 | 1129 | 2282 | 447 | 3260 | 380.25 | 19.01 | 3260 | 77 | 28880
PB | 5 | 19 | 6 | 中 | A | 18s | 4920 | 2490 | 18.5 | 2440 | 1220 | 18 | 4 | 无醛 | 20190506/A中18-0379 | 441 | 99.9481518 | 1764 | 94.5193536 | 0 | 0 | 94.5193536 | 441 | 313 | 167 | 5.216667 | 2.783333 | 20.26 | 27.04 | 47.3 | 972 | 934 | 1906 | 379 | 3156 | 293 | 21.15 | 3156 | 75 | 32880
PB | 5 | 19 | 6 | 晚 | B | 18s | 4920 | 2490 | 18.5 | 2440 | 1220 | 18 | 4 | 无醛 | 20190506/B晚18-0380 | 207 | 46.9144386 | 828 | 44.3662272 | 0 | 0 | 44.3662272 | 207 | 312 | 168 | 5.2 | 2.8 | 21.7 | 31.23 | 52.93 | 1041 | 1081 | 2122 | 423 | 2062 | 343 |  | 2002 | 75 | 23840
PB | 5 | 19 | 7 | 早 | C | 18s | 4920 | 2490 | 18.5 | 2440 | 1220 | 18 | 4 | 无醛 | 20190507/C早18-0381 | 70 | 15.864786 | 280 | 15.003072 | 0 |  | 15.003072 | 70 |  |  | 0 | 0 |  |  | 0 |  |  | 0 | [6 empty] | 13360
PB | 5 | 19 | 7 | 早 | C | 9s | 4920 | 2490 | 9.5 | 2440 | 1220 | 9 | 4 | 无醛 | 20190507/C早09-0382 | 928 | 108.0030528 | 3712 | 99.4489344 | 1.071648 | 10 | 100.5205824 | 938 | 174 | 306 | 2.9 | 5.1 | 49.4 | 45 | 94.4 | 2240 | 1575 | 3815 | 790 | 4569 | 692.5 | 26.52 | 4569 | 198.45 | 13360
PB | 5 | 19 | 7 | 中 | A | 9s | 4920 | 2490 | 9.5 | 2440 | 1220 | 9 | 4 | 无醛 | 20190507/A中09-0383 | 1664 | 193.6606464 | 6656 | 178.3222272 | 0 | 0 | 178.3222272 | 1664 | 45 | 435 | 0.75 | 7.25 | 66.9 | 58.32 | 125.22 | 3037 | 2041 | 5078 | 1075 | 6887 | 936 | 64 | 6887 | 274 | 32240
PB | 5 | 19 | 7 | 晚 | B | 9s | 4920 | 2490 | 9.5 | 2440 | 1220 | 9 | 4 | 无醛 | 20190507/B晚09-0384 | 1696 | 197.3848896 | 6784 | 181.7515008 | 0 | 0 | 181.7515008 | 1696 | 53 | 427 | 0.8833333 | 7.116667 | 65.29 | 56.6 | 121.89 | 3003 | 1978 | 4981 | 1047 | 6612 | 916 | 62.14 | 6612 | 252 | 29120
PB | 5 | 19 | 8 | 早 | C | 9s | 4920 | 2490 | 9.5 | 2440 | 1220 | 9 | 4 | 无醛 | 20190508/C早09-0385 | 512 | 59.5878912 | 2048 | 54.8683776 | 0.6429888 | 6 | 55.5113664 | 518 | 319 | 161 | 5.316667 | 2.683333 | 23.1 | 24.6 | 47.7 | 1066 | 763 | 1829 | 351 | 2667 | 321 | 24 | 2667 | 92 | 33440
PB | 5 | 19 | 8 | 中 | A | 9s | 4920 | 2490 | 9.5 | 2440 | 1220 | 9 | 4 | 无醛 | 20190508/A中09-0386 | 802 | 93.3388452 | 3208 | 85.9461696 | 0.7501536 | 7 | 86.6963232 | 809 | 11 | 230 | 0.1833333 | 3.833333 | 26.59 | 23.05 | 49.64 | 1234 | 806 | 2040 | 425 | 2996 | 372 | 25.34 | 2996 | 117 | 11040
PB | 5 | 19 | 8 | 中 | A | 9s | 4920 | 2490 | 9.5 | 2440 | 1220 | 9 | 4 | 无醛 | 20190508/A中09-0387 | 704 | 81.9333504 | 2816 | 75.4440192 | 15.003072 | 140 | 90.4470912 | 844 | 10 | 229 | 0.1666667 | 3.816667 | 34.91 | 29.86 | 64.77 | 1641 | 1045 | 2686 | 559 | 3658 | 489 | 31.66 | 3658 | 152 | 11040
PB | 5 | 19 | 8 | 晚 | B | 9s | 4920 | 2490 | 9.5 | 2440 | 1220 | 9 | 4 | 无醛 | 20190508/B晚09-0388 | 1214 | 141.2884764 | 4856 | 130.0980672 | 25.5052224 | 238 | 155.6032896 | 1452 | 0 | 480 | 0 | 8 | 48.78 | 44.34 | 93.12 | 2292 | 1552 | 3844 | 804 | 4230 | 683.7 | 46.22 | 4230 | 235 | 30720
PB | 5 | 19 | 9 | 早 | C | 9s | 4920 | 2490 | 9.5 | 2440 | 1220 | 9 | 4 | 无醛 | 20190509/C早09-0389 | 1328 | 154.5560928 | 5312 | 142.3148544 | 10.71648 | 100 | 153.0313344 | 1428 | 45 | 435 | 0.75 | 7.25 | 52.1 | 47.4 | 99.5 | 2470 | 1647 | 4117 | 856 | 5542 | 727.75 | 35.35 | 5542 | 206 | 32960
PB | 5 | 19 | 9 | 中 | A | 9s | 4920 | 2490 | 9.5 | 2440 | 1220 | 9 | 4 | 无醛 | 20190509/A中09-0390 | 1456 | 169.4530656 | 5824 | 156.0319488 | 7.7158656 | 72 | 163.7478144 | 1528 | 8 | 472 | 0.1333333 | 7.866667 | 54.66 | 49.39 | 104.05 | 2678 | 1679 | 4357 | 889 | 6399 | 764 | 32.6 | 6399 | 257 | 33760
PB | 5 | 19 | 9 | 晚 | B | 9s | 4920 | 2490 | 9.5 | 2440 | 1220 | 9 | 4 | 无醛 | 20190509/B晚09-0391 | 1759 | 204.7169934 | 7036 | 188.5028832 | 1.1788128 | 11 | 189.681696 | 1770 | 31 | 449 | 0.5166667 | 7.483333 | 63.47 | 57.86 | 121.33 | 3110 | 1967 | 5077 | 1035 | 7460 | 890.41 | 38.19 | 7460 | 280 | 30240
PB | 5 | 19 | 10 | 早 | C | 9s | 4920 | 2490 | 9.5 | 2440 | 1220 | 9 | 4 | 无醛 | 20190510/C早09-0392 | 100 | 11.63826 | 400 | 10.71648 | 0 | 0 | 10.71648 | 100 | 62 | 178 | 1.033333 | 2.966667 | 0 |  | 0 |  |  | 0 | [6 empty] | 17600
PB | 5 | 19 | 10 | 早 | C | 25s | 4920 | 2490 | 25.6 | 2440 | 1220 | 25 | 4 | 无醛 | 20190510/C早25-0393 | 438 | 137.3658 | 1752 | 130.38384 | 2.9768 | 10 | 133.36064 | 448 | 62 | 178 | 1.033333 | 2.966667 | 30.1 | 70.6 | 100.7 | 1418 | 2541 | 3959 | 741 | 6810 | 420 | 60.32 | 6810 | 134 | 17600
PB | 5 | 19 | 10 | 中 | A | 25s | 4920 | 2490 | 25.5 | 2440 | 1220 | 25 | 4 | 无醛 | 20190510/A中25-0394 | 822 | 256.7890188 | 3288 | 244.69296 | 0.89304 | 3 | 245.586 | 825 | 22 | 458 | 0.3666667 | 7.633333 | 44.44 | 100.08 | 144.52 | 2088 | 3574 | 5662 | 1065 | 8673 | 621 | 63.77 | 8673 | 102 | 32640
PB | 5 | 19 | 10 | 晚 | B | 25s | 4920 | 2490 | 25.6 | 2440 | 1220 | 25 | 4 | 无醛 | 20190510/B晚25-0395 | 702 | 220.1616 | 2808 | 208.97136 | 0 | 0 | 208.97136 | 702 | 105 | 375 | 1.75 | 6.25 | 39.45 | 87.5 | 126.95 | 1853 | 3135 | 4988 | 938 | 7526 | 551 | 55.5 | 7526 | 94.5 | 30560
PB | 5 | 19 | 11 | 早 | C | 25s | 4920 | 2490 | 25.6 | 2440 | 1220 | 25 | 4 | 无醛 | 20190511/C早25-0396 | 954 | 299.1939 | 3816 | 283.98672 | 7.442 | 25 | 291.42872 | 979 | 5 | 475 | 0.08333333 | 7.916667 | 48.96 | 111.32 | 160.28 | 2301 | 3981 | 6282 | 1181 | 9082 | 685 | 70.5 | 9082 | 110.2 | 33760
PB | 5 | 19 | 11 | 中 | A | 25s | 4920 | 2490 | 25.6 | 2440 | 1220 | 25 | 4 | 无醛 | 20190511/A中25-0397 | 930 | 291.6670464 | 3720 | 276.8424 | 9.52576 | 32 | 286.36816 | 962 | 0 | 480 | 0 | 8 | 46.8 | 107.82 | 154.62 | 2199 | 3854 | 6053 | 1137 | 8724 | 655 | 68.35 | 8724 | 111 | 35120
PB | 5 | 19 | 11 | 晚 | B | 25s | 4920 | 2490 | 25.6 | 2440 | 1220 | 25 | 4 | 无醛 | 20190511/B晚25-0398 | 822 | 257.796 | 3288 | 244.69296 | 0 | 0 | 244.69296 | 822 | 73 | 407 | 1.216667 | 6.783333 | 40.67 | 92.58 | 133.25 | 1911 | 3319 | 5230 | 984 | 7538 | 571 | 58.85 | 7538 | 103.5 | 29440
PB | 5 | 19 | 12 | 早 | C | 25s | 4920 | 2490 | 25.6 | 2440 | 1220 | 25 | 4 | 无醛 | 20190512/C早25-0399 | 776 | 243.3695 | 3104 | 230.99968 | 0 | 0 | 230.99968 | 776 | 29 | 451 | 0.4833333 | 7.516667 | 43.7 | 96 | 139.7 | 2086 | 3441 | 5527 | 1033 | 8070 | 639 | 61 | 8070 | 96 | 34560
PB | 5 | 19 | 12 | 中 | A | 25s | 4920 | 2490 | 25.6 | 2440 | 1220 | 25 | 4 | 无醛 | 20190512/A中25-0400 | 972 | 304.8391 | 3888 | 289.34496 | 2.08376 | 7 | 291.42872 | 979 | 8 | 472 | 0.1333333 | 7.866667 | 47.26 | 107.55 | 154.81 | 2268 | 3841 | 6109 | 1140 | 8890 | 755 | 68 | 8890 | 113 | 36720
PB | 5 | 19 | 12 | 晚 | B | 25s | 4920 | 2490 | 25.6 | 2440 | 1220 | 25 | 4 | 无醛 | 20190512/B晚25-0401 | 900 | 282.258432 | 3600 | 267.912 | 0 | 0 | 267.912 | 900 | 13 | 467 | 0.2166667 | 7.783333 | 46.82 | 106.11 | 152.93 | 2247 | 3804 | 6051 | 1128 | 8492 | 749 | 67 | 8492 | 109.5 | 36080
PB | 5 | 20 | 13 | 早 | A | 25s | 4920 | 2490 | 25.5 | 2440 | 1220 | 25 | 4 | 无醛 | 20190513/A早25-0402 | 486 | 151.8241644 | 1944 | 144.67248 | 14.884 | 50 | 159.55648 | 536 | 145 | 335 | 2.416667 | 5.583333 | 37.04 | 79.49 | 116.53 | 1769 | 2836 | 4605 | 863 | 6484 | 589 | 50.31 | 6484 | 87 | 28480
PB | 5 | 20 | 13 | 中 | B | 25s | 4920 | 2490 | 25.6 | 2440 | 1220 | 25 | 4 | 无醛 | 20190513/B中25-0403 | 225 | 70.564608 | 900 | 66.978 | 1.78608 | 6 | 68.76408 | 231 | 29 | 211 | 0.4833333 | 3.516667 | 13 | 36 | 49 | 856 | 1024 | 1880 | 244 | 2557 | 233 | 20 | 2557 | 15 | 14800
PB | 5 | 20 | 13 | 中 | B | 25s | 4915 | 2490 | 25.6 | 2440 | 1220 | 25 | 4 | 无醛 | 20190513/B中25-0404 | 526 | 164.7967 | 2104 | 156.57968 | 11.01416 | 37 | 167.59384 | 563 | 29 | 211 | 0.4833333 | 3.516667 | 29 | 52.65 | 81.65 | 1150 | 2148 | 3298 | 721 | 4681 | 425 | 36.25 | 4681 | 60 | 14800
PB | 5 | 20 | 13 | 晚 | C | 25s | 4915 | 2490 | 25.6 | 2440 | 1220 | 25 | 4 | 无醛 | 20190513/C晚25-0405 | 810 | 253.7744256 | 3240 | 241.1208 | 9.82344 | 33 | 250.94424 | 843 | 16 | 464 | 0.2666667 | 7.733333 | 42.38 | 90.11 | 132.49 | 2034 | 3228 | 5262 | 987 | 7907 | 678 | 57.26 | 7907 | 201 | 33360
PB | 5 | 20 | 14 | 早 | A | 25s | 4915 | 2490 | 25.6 | 2440 | 1220 | 25 | 4 | 无醛 | 20190514/A早25-0406 | 765 | 239.6758464 | 3060 | 227.7252 | 10.71648 | 36 | 238.44168 | 801 | 41 | 439 | 0.6833333 | 7.316667 | 42.96 | 93.8 | 136.76 | 2026 | 3348 | 5374 | 1012 | 7918 | 685 | 62 | 7918 | 109.5 | 27840
PB | 5 | 20 | 14 | 中 | B | 25s | 4915 | 2490 | 25.6 | 2440 | 1220 | 25 | 4 | 无醛 | 20190514/B中25-0407 | 219 | 68.61308544 | 876 | 65.19192 | 3.27448 | 11 | 68.4664 | 230 | 2 | 238 | 0.03333333 | 3.966667 | 8.97 | 19.07 | 28.04 | 412 | 702 | 1114 | 208 | 1426 | 143 | 2 | 1426 | 22.5 | 17280
PB | 5 | 20 | 14 | 中 | B | 25s | 4915 | 2490 | 25.6 | 2440 | 1220 | 25 | 4 | 无醛 | 20190514/B中25-0408 | 611 | 191.4274 | 2444 | 181.88248 | 3.86984 | 13 | 185.75232 | 624 | 3 | 237 | 0.05 | 3.95 | 34.78 | 76.29 | 111.07 | 1599 | 2797 | 4396 | 822 | 5384 | 556 |  | 5384 | 85.5 | 17280
PB | 5 | 20 | 14 | 晚 | C | 25s | 4915 | 2490 | 25.6 | 2440 | 1220 | 25 | 4 | 无醛 | 20190514/C晚25-0409 | 792 | 248.135 | 3168 | 235.76256 | 10.4188 | 35 | 246.18136 | 827 | 44 | 436 | 0.7333333 | 7.266667 | 40.74 | 87.56 | 128.3 | 1874 | 3197 | 5071 | 951 | 6613 | 651 |  | 6613 | 91 | 29520
PB | 5 | 20 | 15 | 早 | A | 25s | 4915 | 2490 | 25.6 | 2440 | 1220 | 25 | 4 | 无醛 | 20190515/A早25-0410 | 198 | 62.03374848 | 792 | 58.94064 | 0 | 0 | 58.94064 | 198 | 9 | 231 | 0.15 | 3.85 | 7.6 | 16.6 | 24.2 | 353 | 612 | 965 | 180 | 1293 | 122 |  | 1293 | 16.5 | 17640
PB | 5 | 20 | 15 | 早 | A | 25s | 4915 | 2490 | 25.6 | 2440 | 1220 | 25 | 4 | 无醛 | 20190515/A早25-0411 | 588 | 184.2214 | 2352 | 175.03584 | 8.33504 | 28 | 183.37088 | 616 | 9 | 231 | 0.15 | 3.85 | 33 | 71 | 104 | 1519 | 2645 | 4164 | 778 | 5018 | 528 | 60 | 5018 | 90 | 17640
PB | 5 | 20 | 15 | 中 | B | 25s | 4915 | 2490 | 25.6 | 2440 | 1220 | 25 | 4 | 无醛 | 20190515/B中25-0412 | 126 | 39.47602176 | 504 | 37.50768 | 0 | 0 | 37.50768 | 126 | 1 | 158 | 0.01666667 | 2.633333 | 3.65 | 7.51 | 11.16 | 167 | 278 | 445 | 83 | 554 | 58 |  | 554 | 10.5 | 11785
PB | 5 | 20 | 15 | 中 | B | 25s | 4915 | 2490 | 25.6 | 2440 | 1220 | 25 | 4 | 无醛 | 20190515/B中25-0413 | 154 | 48.24847104 | 616 | 45.84272 | 1.4884 | 5 | 47.33112 | 159 | 1 | 162 | 0.01666667 | 2.7 | 7.77 | 17 | 24.77 | 357 | 626 | 983 | 183 | 1199 | 124.5 |  | 1199 | 17.5 | 11785
PB | 5 | 20 | 15 | 中 | B | 25s | 4915 | 2490 | 25.6 | 2440 | 1220 | 25 | 4 | 无醛 | 20190515/B中25-0414 | 616 | 192.9939 | 2464 | 183.37088 | 0 | 0 | 183.37088 | 616 | 3 | 155 | 0.05 | 2.583333 | 33.84 | 72.5 | 106.34 | 1556 | 2675 | 4231 | 790 | 5492 | 541 |  | 5492 | 81 | 11790
PB | 5 | 20 | 15 | 晚 | C | 25s | 4915 | 2490 | 25.6 | 2440 | 1220 | 25 | 4 | 无醛 | 20190515/C晚25-0415 | 833 | 260.9804 | 3332 | 247.96744 | 0.59536 | 2 | 248.5628 | 835 | 26 | 454 | 0.4333333 | 7.566667 | 42.5 | 90.4 | 132.9 | 1955 | 3336 | 5291 | 990 | 7214 | 679.75 |  | 7214 | 96 | 30000
PB | 5 | 20 | 16 | 早 | A | 25s | 4915 | 2490 | 25.6 | 2440 | 1220 | 25 | 4 | 无醛 | 20190516/A早25-0416 | 728 | 228.0837 | 2912 | 216.71104 | 6.25128 | 21 | 222.96232 | 749 | 139 | 341 | 2.316667 | 5.683333 | 34 | 75 | 109 | 1551 | 2798 | 4349 | 816 | 5775 | 548 |  | 5775 | 90 | 35840
PB | 5 | 20 | 16 | 中 | B | 25s | 4915 | 2490 | 25.6 | 2440 | 1220 | 25 | 4 | 无醛 | 20190516/B中25-0417 | 259 | 81.14515584 | 1036 | 77.09912 | 2.08376 | 7 | 79.18288 | 266 | 256 | 224 | 4.266667 | 3.733333 | 23.93 | 53.51 | 77.44 | 1069 | 1969 | 3038 | 456 | 3729 | 376 |  | 3729 | 64.5 | 28400
PB | 5 | 20 | 16 | 晚 | C | 25s | 4915 | 2490 | 25.6 | 2440 | 1220 | 25 | 4 | 无醛 | 20190516/C晚25-0418 | 308 | 96.49694208 | 1232 | 91.68544 | 0 | 0 | 91.68544 | 308 | 283 | 197 | 4.716667 | 3.283333 | 19.2 | 42.9 | 62.1 | 863 | 1529 | 2392 | 454 | 2920 | 307 |  | 2920 | 48 | 26960
PB | 5 | 20 | 17 | 早 | A | 25s | 4915 | 2490 | 25.6 | 2440 | 1220 | 25 | 4 | 无醛 | 20190517/A早25-0419 | 868 | 271.9459 | 3472 | 258.38624 | 20.24224 | 68 | 278.62848 | 936 | 28 | 452 | 0.4666667 | 7.533333 | 45.52 | 104.3 | 149.82 | 2044 | 3843 | 5887 | 1090 | 7251 | 545 |  | 7251 | 111 | 28800
PB | 5 | 20 | 17 | 中 | B | 25s | 4915 | 2490 | 25.6 | 2440 | 1220 | 25 | 4 | 无醛 | 20190517/B中25-0420 | 624 | 195.5003 | 2496 | 185.75232 | 19.3492 | 65 | 205.10152 | 689 | 71 | 409 | 1.183333 | 6.816667 | 36.51 | 83.41 | 119.92 | 1606 | 3157 | 4763 | 882 | 6034 | 438 |  | 6034 | 99 | 34560
PB | 5 | 20 | 17 | 晚 | C | 25s | 4915 | 2490 | 25.6 | 2440 | 1220 | 25 | 4 | 无醛 | 20190517/C晚25-0421 | 952 | 298.2633 | 3808 | 283.39136 | 8.33504 | 28 | 291.7264 | 980 | 1 | 479 | 0.01666667 | 7.983333 | 46.3 | 103.9 | 150.2 | 2037 | 3989 | 6026 | 1109 | 7556 | 555.5 |  | 7556 | 105 | 28880
PB | 5 | 20 | 18 | 早 | A | 25s | 4915 | 2490 | 25.6 | 2440 | 1220 | 25 | 4 | 无醛 | 20190518/A早25-0422 | 833 | 260.9804 | 3332 | 247.96744 | 8.9304 | 30 | 256.89784 | 863 | 49 | 431 | 0.8166667 | 7.183333 | 42.72 | 99.12 | 141.84 | 1865 | 3833 | 5698 | 1041 | 7076 | 513 |  | 7076 | 111 | 34720
PB | 5 | 20 | 18 | 中 | B | 25s | 4915 | 2490 | 25.6 | 2440 | 1220 | 25 | 4 | 无醛 | 20190518/B中25-0423 | 571 | 178.8953 | 2284 | 169.97528 | 4.16752 | 14 | 174.1428 | 585 | 149 | 331 | 2.483333 | 5.516667 | 30.4 | 78.77 | 109.17 | 1284 | 3052 | 4336 | 786 | 5158 | 365 |  | 5158 | 76.5 | 31120
PB | 5 | 20 | 18 | 晚 | C | 25s | 4915 | 2490 | 25.6 | 2440 | 1220 | 25 | 4 | 无醛 | 20190518/C晚25-0424 | 441 | 138.1661 | 1764 | 131.27688 | 1.4884 | 5 | 132.76528 | 446 | 220 | 260 | 3.666667 | 4.333333 | 24.7 | 54.2 | 78.9 | 1055 | 2082 | 3137 | 579 | 4032 | 294.75 |  | 4032 | 33.8 | 34560
PB | 5 | 20 | 19 | 早 | A | 25s | 4915 | 2490 | 25.6 | 2440 | 1220 | 25 | 4 | 无醛 | 20190519/A早25-0425 | 616 | 192.9939 | 2464 | 183.37088 | 14.884 | 50 | 198.25488 | 666 | 128 | 352 | 2.133333 | 5.866667 | 37.08 | 76.95 | 114.03 | 1594 | 2986 | 4580 | 853 | 4722 | 445 |  | 4722 | 99 | 27440
PB | 5 | 20 | 19 | 中 | B | 25s | 4915 | 2490 | 25.6 | 2440 | 1220 | 25 | 4 | 无醛 | 20190519/B中25-0426 | 798 | 250.0148 | 3192 | 237.54864 | 0 | 0 | 237.54864 | 798 | 0 | 480 | 0 | 8 | 42.35 | 87.28 | 129.63 | 1821 | 3389 | 5210 | 969 | 6257 | 508 |  | 6257 | 100.5 | 30880
PB | 5 | 20 | 19 | 晚 | C | 25s | 4915 | 2490 | 25.6 | 2440 | 1220 | 25 | 4 | 无醛 | 20190519/C晚25-0427 | 819 | 256.5941 | 3276 | 243.79992 | 1.19072 | 4 | 244.99064 | 823 | 12 | 468 | 0.2 | 7.8 | 45 | 91.2 | 136.2 | 1937 | 3532 | 5469 | 1021 | 7024 | 540.5 |  | 7024 | 100 | 42800
PB | 5 | 21 | 20 | 早 | B | 25s | 4915 | 2490 | 25.6 | 2440 | 1220 | 25 | 4 | 无醛 | 20190520/B中25-0428 | 854 | 267.5597 | 3416 | 254.21872 | 8.9304 | 30 | 263.14912 | 884 | 0 | 480 | 0 | 8 | 46.97 | 96.89 | 143.86 | 2020 | 3750 | 5770 | 1075 | 7424 | 563 |  | 7424 | 109.5 | 19680
PB | 5 | 21 | 20 | 中 | C | 25s | 4915 | 2490 | 25.6 | 2440 | 1220 | 25 | 4 | 无醛 | 20190520/C中25-0429 | 700 | 219.311232 | 2800 | 208.376 | 0 | 0 | 208.376 | 700 | 79 | 401 | 1.316667 | 6.683333 | 37.38 | 75.23 | 112.61 | 1607 | 2912 | 4519 | 845 | 5960 | 448.25 |  | 5960 | 142 | 29440
PB | 5 | 21 | 20 | 晚 | A | 25s | 4915 | 2490 | 25.6 | 2440 | 1220 | 25 | 4 | 无醛 | 20190520/A晚25-0430 | 805 | 252.2079168 | 3220 | 239.6324 | 1.78608 | 6 | 241.41848 | 811 | 5 | 475 | 0.08333333 | 7.916667 | 45.03 | 91.48 | 136.51 | 1935 | 3551 | 5486 | 1023 | 6896 | 540 |  | 6896 | 175 | 28320
PB | 5 | 21 | 21 | 早 | B | 25s | 4915 | 2490 | 25.6 | 2440 | 1220 | 25 | 4 | 无醛 | 20190521/B早25-0431 | 273 | 85.53138048 | 1092 | 81.26664 | 0.29768 | 1 | 81.56432 | 274 | 8 | 63 | 0.1333333 | 1.05 | 12.76 | 24.95 | 37.71 | 548 | 966 | 1514 | 284 | 944 | 153 |  | 944 | 30 | 10420
PB | 5 | 21 | 21 | 早 | B | 18s | 4915 | 2490 | 18.5 | 2440 | 1220 | 18 | 4 | 无醛 | 20190521/B早18-0432 | 240 | 54.338274 | 960 | 51.439104 | 2.3576256 | 11 | 53.7967296 | 251 | 78 | 126 | 1.3 | 2.1 | 18.03 | 27.78 | 45.81 | 774 | 1048 | 1822 | 358 | 2642 | 209.5 | 82.8 | 2642 | 42 | 10426
PB | 5 | 21 | 21 | 早 | B | 18s | 4915 | 2490 | 18.5 | 2440 | 1220 | 18 | 4 | 无醛 | 20190521/B早18-0433 | 152 | 34.4142402 | 608 | 32.5780992 | 0.8573184 | 4 | 33.4354176 | 156 | 78 | 127 | 1.3 | 2.116667 | 15 | 20.81 | 35.81 | 644 | 788 | 1432 | 284 | 2158 | 164 | 62.1 | 2158 | 28.5 | 10434
PB | 5 | 21 | 21 | 中 | C | 18s | 4915 | 2490 | 18.5 | 2440 | 1220 | 18 | 4 | 无醛 | 20190521/C中18-0434 | 496 | 112.2990996 | 1984 | 106.3074816 | 1.5003072 | 7 | 107.8077888 | 503 | 72 | 168 | 1.2 | 2.8 | 29.1 | 43.5 | 72.6 | 1252 | 1641 | 2893 | 570 | 4589 | 318 | 130 | 4589 | 68 | 16080
PB | 5 | 21 | 21 | 中 | C | 18s | 4915 | 2490 | 18.5 | 2440 | 1220 | 18 | 4 | 无醛 | 20190521/C中18-0435 | 264 | 59.7721014 | 1056 | 56.5830144 | 4.286592 | 20 | 60.8696064 | 284 | 72 | 168 | 1.2 | 2.8 | 14.1 | 22 | 36.1 | 603 | 824 | 1427 | 534 | 3630 | 156 | 195 | 3630 | 25 | 16080
PB | 5 | 21 | 21 | 晚 | A | 18s | 4915 | 2490 | 18.5 | 2440 | 1220 | 18 | 4 | 无醛 | 20190521/A晚18-0436 | 664 | 150.3358914 | 2656 | 142.3148544 | 0.2143296 | 1 | 142.529184 | 665 | 182 | 298 | 3.033333 | 4.966667 | 37.45 | 53.67 | 91.12 | 1705 | 2033 | 3738 | 713 | 5948 | 408 | 145 | 5948 | 73 | 27680
PB | 5 | 21 | 22 | 早 | B | 18s | 4915 | 2490 | 18.5 | 2440 | 1220 | 18 | 4 | 无醛 | 20190522/B早18-0437 | 208 | 47.0931708 | 832 | 44.5805568 | 0 | 0 | 44.5805568 | 208 | 411 | 69 | 6.85 | 1.15 | 14.61 | 20.19 | 34.8 | 670 | 764 | 1434 | 221 | 1132 | 156.5 | 6.03 | 1132 | 27 | 26800
PB | 5 | 21 | 22 | 中 | C | 18s | 4915 | 2490 | 18.5 | 2440 | 1220 | 18 | 4 | 无醛 | 20190522/C中18-0438 | 1080 | 244.522233 | 4320 | 231.475968 | 2.5719552 | 12 | 234.0479232 | 1092 | 6 | 474 | 0.1 | 7.9 | 57.3 | 79.8 | 137.1 | 2661 | 3068 | 5729 | 1010 | 8626 | 378.7 | 239 | 8626 | 137 | 18640
PB | 5 | 21 | 22 | 晚 | A | 18s | 4915 | 2490 | 18.5 | 2440 | 1220 | 18 | 4 | 无醛 | 20190522/A晚18-0439 | 656 | 148.5246156 | 2624 | 140.6002176 | 6.8585472 | 32 | 147.4587648 | 688 | 194 | 286 | 3.233333 | 4.766667 | 38.35 | 57.79 | 96.14 | 1802 | 2248 | 4050 | 752 | 6312 | 230 | 157 | 6312 | 108 | 28400
PB | 5 | 21 | 23 | 早 | B | 18s | 4915 | 2490 | 18.5 | 2440 | 1220 | 18 | 4 | 无醛 | 20190523/B早18-0440 | 687 | 155.5433 | 2748 | 147.2444352 | 3.8579328 | 18 | 151.102368 | 705 | 184 | 296 | 3.066667 | 4.933333 | 46.26 | 72.31 | 118.57 | 2171 | 2802 | 4973 | 904 | 7628 | 263 | 215 | 7628 | 72 | 29040
PB | 5 | 21 | 23 | 中 | C | 18s | 4915 | 2490 | 18.5 | 2440 | 1220 | 18 | 4 | 无醛 | 20190523/C中18-0441 | 1288 | 291.6154038 | 5152 | 276.0565248 | 7.7158656 | 36 | 283.7723904 | 1324 | 14 | 466 | 0.2333333 | 7.766667 | 61.5 | 95.6 | 157.1 | 2893 | 3750 | 6643 | 1227 | 10848 | 338.2 | 285 | 10848 | 97 | 33120
PB | 5 | 21 | 23 | 晚 | A | 18s | 4915 | 2490 | 18.5 | 2440 | 1220 | 18 | 4 | 无醛 | 20190523/A晚18-0442 | 1248 | 282.5590248 | 4992 | 267.4833408 | 4.0722624 | 19 | 271.5556032 | 1267 | 1 | 479 | 0.01666667 | 7.983333 | 62.25 | 100.17 | 162.42 | 2926 | 3884 | 6810 | 1262 | 11080 | 342 | 271 | 11080 | 174 | 32560
PB | 5 | 21 | 24 | 早 | B | 18s | 4915 | 2490 | 18.5 | 2440 | 1220 | 18 | 4 | 无醛 | 20190524/B早18-0443 | 974 | 220.5228 | 3896 | 208.7570304 | 10.71648 | 50 | 219.4735104 | 1024 | 112 | 368 | 1.866667 | 6.133333 | 56.95 | 93.04 | 149.99 | 2674 | 3599 | 6273 | 1147 | 9787 | 302 | 229 | 9787 | 96 | 34560
PB | 5 | 21 | 24 | 中 | C | 18s | 4915 | 2490 | 18.5 | 2440 | 1220 | 18 | 4 | 无醛 | 20190524/C中18-0444 | 1208 | 273.5026458 | 4832 | 258.9101568 | 8.573184 | 40 | 267.4833408 | 1248 | 23 | 457 | 0.3833333 | 7.616667 | 60.4 | 94.2 | 154.6 | 2842 | 3647 | 6489 | 1605 | 10106 | 320.5 | 234 | 10106 | 129.92 | 33920
PB | 5 | 21 | 24 | 晚 | A | 18s | 4915 | 2490 | 18.5 | 2440 | 1220 | 18 | 4 | 无醛 | 20190524/A晚18-0445 | 1096 | 248.1447846 | 4384 | 234.9052416 | 2.5719552 | 12 | 237.4771968 | 1108 | 59 | 421 | 0.9833333 | 7.016667 | 61.21 | 97.11 | 158.32 | 2875 | 3759 | 6634 | 1233 | 10303 | 324 | 241 | 10303 | 159 | 30800
PB | 5 | 21 | 25 | 早 | B | 18s | 4915 | 2490 | 18.5 | 2440 | 1220 | 18 | 4 | 无醛 | 20190525/B早18-0446 | 1064 | 240.8996814 | 4256 | 228.0466944 | 0.2143296 | 1 | 228.261024 | 1065 | 42 | 438 | 0.7 | 7.3 | 59.31 | 93.95 | 153.26 | 2787 | 3617 | 6404 | 1196 | 9803 | 315 | 232 | 9803 | 103 | 32400
PB | 5 | 21 | 25 | 中 | C | 18s | 4915 | 2490 | 18.5 | 2440 | 1220 | 18 | 4 | 无醛 | 20190525/C中18-0447 | 1248 | 282.5590248 | 4992 | 267.4833408 | 9.644832 | 45 | 277.1281728 | 1293 | 8 | 472 | 0.1333333 | 7.866667 | 60.8 | 95.8 | 156.6 | 2857 | 3627 | 6484 | 1222 | 8829 | 318.7 | 238 | 8829 | 101.9 | 35040
PB | 5 | 21 | 25 | 晚 | A | 18s | 4915 | 2490 | 18.5 | 2440 | 1220 | 18 | 4 | 无醛 | 20190525/A晚18-0448 | 936 | 211.9192686 | 3744 | 200.6125056 | 12.6454464 | 59 | 213.257952 | 995 | 93 | 387 | 1.55 | 6.45 | 52.18 | 82.53 | 134.71 | 2450 | 3114 | 5564 | 975 | 7256 | 271 | 204 | 7256 | 92 | 32000
PB | 5 | 21 | 26 | 早 | B | 18s | 4915 | 2490 | 18.5 | 2440 | 1220 | 18 | 4 | 无醛 | 20190526/B早18-0449 | 1351 | 305.8792 | 5404 | 289.5592896 | 7.501536 | 35 | 297.0608256 | 1386 | 1 | 479 | 0.01666667 | 7.983333 | 64.98 | 105.86 | 170.84 | 2994 | 4075 | 7069 | 1049 | 10292 | 336 | 229 | 10292 | 108 | 34080
PB | 5 | 21 | 26 | 中 | C | 18s | 4915 | 2490 | 18.5 | 2440 | 1220 | 18 | 4 | 无醛 | 20190526/C中18-0450 | 1368 | 309.7281618 | 5472 | 293.2028928 | 2.7862848 | 13 | 295.9891776 | 1381 | 4 | 476 | 0.06666667 | 7.933333 | 63.27 | 104.82 | 168.09 | 2932 | 4056 | 6988 | 1260 | 11060 | 322 | 260 | 11060 | 95 | 37440
PB | 5 | 21 | 26 | 晚 | A | 18s | 4915 | 2490 | 18.5 | 2440 | 1220 | 18 | 4 | 无醛 | 20190526/A晚18-0451 | 272 | 61.5833772 | 1088 | 58.2976512 | 1.2859776 | 6 | 59.5836288 | 278 | 4 | 236 | 0.06666667 | 3.933333 | 12.18 | 19.37 | 31.55 | 572 | 750 | 1322 | 246 | 2014 | 62 | 48 | 2014 | 29 | 16680
PB | 5 | 21 | 26 | 晚 | A | 18s | 4915 | 2490 | 18.5 | 2440 | 1220 | 18 | 4 | 无醛 | 20190526/A晚18-0452 | 1040 | 235.465854 | 4160 | 222.902784 | 0 | 0 | 222.902784 | 1040 | 4 | 236 | 0.06666667 | 3.933333 | 43.72 | 70.45 | 114.17 | 2054 | 2725 | 4779 | 886 | 7423 | 222 | 174 | 7423 | 88 | 16680
PB | 5 | 22 | 27 | 早 | C | 18s | 4915 | 2490 | 18.5 | 2440 | 1220 | 18 | 4 | 无醛 | 20190527/C早18-0453 | 744 | 168.4486494 | 2976 | 159.4612224 | 2.5719552 | 12 | 162.0331776 | 756 | 0 | 279 | 0 | 4.65 | 24.2 | 38.6 | 62.8 | 1224 | 1610 | 2834 | 489 | 4350 | 122 | 114 | 4350 | 20 | 15920
PB | 5 | 22 | 27 | 早 | C | 18s | 4915 | 2490 | 18.5 | 2440 | 1220 | 18 | 4 | 无醛 | 20190527/C早18-0454 | 544 | 123.1667544 | 2176 | 116.5953024 | 2.7862848 | 13 | 119.3815872 | 557 | 1 | 200 | 0.01666667 | 3.333333 | 35.4 | 56.4 | 91.8 | 1953 | 2591 | 4544 | 715 | 8230 | 117.25 |  | 8230 | 83 | 15920
PB | 5 | 22 | 27 | 中 | A | 18s | 4915 | 2490 | 18.5 | 2440 | 1220 | 18 | 4 | 无醛 | 20190527/A中18-0455 | 136 | 30.7916886 | 544 | 29.1488256 | 0 | 0 | 29.1488256 | 136 | 0 | 30 | 0 | 0.5 | 8.07 | 13.08 | 21.15 | 379 | 507 | 886 | 163 | 1576 | 40 | 30 | 1576 | 18 | 15800
PB | 5 | 22 | 27 | 中 | A | 18s | 4915 | 2490 | 18.5 | 2440 | 1220 | 18 | 4 | 无醛 | 20190527/A中18-0456 | 976 | 220.9756476 | 3904 | 209.1856896 | 13.931424 | 65 | 223.1171136 | 1041 | 31 | 419 | 0.5166667 | 6.983333 | 50.15 | 79.74 | 129.89 | 2356 | 3090 | 5446 | 1011 | 9764 | 320 | 200 | 9764 | 88 | 15800
PB | 5 | 22 | 27 | 晚 | B | 18s | 4915 | 2490 | 18.5 | 2440 | 1220 | 18 | 4 | 无醛 | 20190527/B晚18-0457 | 1120 | 253.578612 | 4480 | 240.049152 | 13.0741056 | 61 | 253.1232576 | 1181 | 66 | 414 | 1.1 | 6.9 | 58.17 | 88.22 | 146.39 | 2755 | 3416 | 6171 | 1147 | 11070 | 466 | 197 | 11070 | 98 | 33280
PB | 5 | 22 | 28 | 早 | C | 18s | 4915 | 2490 | 18.5 | 2440 | 1220 | 18 | 4 | 无醛 | 20190528/C早18-0458 | 624 | 141.2795124 | 2496 | 133.7416704 | 1.2859776 | 6 | 135.027648 | 630 | 208 | 272 | 3.466667 | 4.533333 | 40.8 | 60 | 100.8 | 1920 | 2321 | 4241 | 684 | 7149 | 292 | 148 | 7149 | 55 | 34320
PB | 5 | 22 | 28 | 中 | A | 18s | 4915 | 2490 | 18.5 | 2440 | 1220 | 18 | 4 | 无醛 | 20190528/A中18-0459 | 1048 | 237.2771298 | 4192 | 224.6174208 | 17.146368 | 80 | 241.7637888 | 1128 | 65 | 415 | 1.083333 | 6.916667 | 54.71 | 79.36 | 134.07 | 2571 | 3066 | 5637 | 1056 | 8865 | 384 | 196 | 8955 | 90 | 30880
PB | 5 | 22 | 28 | 晚 | B | 18s | 4915 | 2490 | 18.5 | 2440 | 1220 | 18 | 4 | 无醛 | 20190528/B晚18-0460 | 568 | 128.6005818 | 2272 | 121.7392128 | 1.071648 | 5 | 122.8108608 | 573 | 220 | 260 | 3.666667 | 4.333333 | 36.56 | 53.7 | 90.26 | 1715 | 2079 | 3794 | 383 | 5703 | 253 | 120 | 5703 | 57 | 34880
PB | 5 | 22 | 29 | 早 | C | 18s | 4915 | 2490 | 18.5 | 2440 | 1220 | 18 | 4 | 无醛 | 20190529/C早18-0461 | 952 | 215.5418202 | 3808 | 204.0417792 | 21.0043008 | 98 | 225.04608 | 1050 | 21 | 459 | 0.35 | 7.65 | 50.8 | 74.8 | 125.6 | 2481 | 3026 | 5507 | 899 | 7931 | 355 | 186 | 7931 | 92 | 29200
PB | 5 | 22 | 29 | 中 | A | 18s | 4915 | 2490 | 18.5 | 2440 | 1220 | 18 | 4 | 无醛 | 20190529/A中18-0462 | 279 | 63.16824 | 1116 | 59.7979584 | 0 | 0 | 59.7979584 | 279 | 0 | 30 | 0 | 0.5 | 14.19 | 20.97 | 35.16 | 887 | 1089 | 1976 | 357 | 2355 | 94 | 0 | 2355 | 18 | 2240
PB | 5 | 22 | 29 | 中 | A | 18s | 4915 | 2490 | 18.5 | 2440 | 1220 | 18 | 4 | 无醛 | 20190529/A中18-0463 | 912 | 206.4854412 | 3648 | 195.4685952 | 23.576256 | 110 | 219.0448512 | 1022 | 0 | 450 | 0 | 7.5 | 48.98 | 74.54 | 123.52 | 2303 | 2896 | 5199 | 969 | 7581 | 323 | 170 | 7581 | 80 | 30000
PB | 5 | 22 | 29 | 晚 | B | 18s | 4915 | 2490 | 18.5 | 2440 | 1220 | 18 | 4 | 无醛 | 20190529/B晚18-0464 | 1184 | 268.0688184 | 4736 | 253.7662464 | 2.3576256 | 11 | 256.123872 | 1195 | 15 | 465 | 0.25 | 7.75 | 59.3 | 89.33 | 148.63 | 2844 | 3469 | 6313 | 1166 | 9144 | 390 | 184 | 9144 | 93 | 36320
PB | 5 | 22 | 30 | 早 | C | 18s | 4915 | 2490 | 18.5 | 2440 | 1220 | 18 | 4 | 无醛 | 20190530/C早18-0465 | 1176 | 266.2575426 | 4704 | 252.0516096 | 7.7158656 | 36 | 259.7674752 | 1212 | 37 | 443 | 0.6166667 | 7.383333 | 60.7 | 90.2 | 150.9 | 2916 | 3663 | 6579 | 1187 | 9348 | 423.5 | 206 | 9348 | 93 | 37920
PB | 5 | 22 | 30 | 中 | A | 18s | 4915 | 2490 | 18.5 | 2440 | 1220 | 18 | 4 | 无醛 | 20190530/A中18-0466 | 1344 | 304.2943344 | 5376 | 288.0589824 | 12.4311168 | 58 | 300.4900992 | 1402 | 1 | 479 | 0.01666667 | 7.983333 | 65.06 | 98.18 | 163.24 | 3112 | 3992 | 7104 | 1282 | 10054 | 455.5 | 224 | 10054 | 103 | 38560
PB | 5 | 22 | 30 | 晚 | B | 18s | 4915 | 2490 | 18.5 | 2440 | 1220 | 18 | 4 | 无醛 | 20190530/B晚18-0467 | 922 | 208.7495 | 3688 | 197.6118912 | 6.2155584 | 29 | 203.8274496 | 951 | 54 | 426 | 0.9 | 7.1 | 55.66 | 83.68 | 139.34 | 2671 | 3420 | 6091 | 1095 | 8515 | 389 | 170 | 8515 | 212.5 | 31200
PB | [16 empty] | 0 |  | 0 | 0 |  | 0 | 0 |  |  | 0 | 0 |  |  | 0
PB | [16 empty] | 0 |  | 0 | 0 |  | 0 | 0 |  |  | 0 | 0 |  |  | 0
PB | [16 empty] | 0 |  | 0 | 0 |  | 0 | 0 |  |  | 0 | 0 |  |  | 0
[17 empty] | 0 |  | 0 | 0 |  |  | 0 |  |  | 0 | 0 |  |  | 0
[17 empty] | 0 |  | 0 | 0 |  |  | 0 |  |  | 0 | 0 |  |  | 0
[17 empty] | 0 |  | 0 | 0 |  |  | 0 |  |  | 0 | 0 |  |  | 0
[17 empty] | 0 |  | 0 | 0 |  |  | 0 |  |  | 0 | 0 |  |  | 0
[17 empty] | 0 |  | 0 | 0 |  |  | 0 |  |  | 0 | 0 |  |  | 0
[17 empty] | 0 |  | 0 | 0 |  |  | 0 |  |  | 0 | 0 |  |  | 0
[17 empty] | 0 |  | 0 | 0 |  |  | 0 |  |  | 0 | 0 |  |  | 0
[17 empty] | 0 |  | 0 | 0 |  |  | 0 |  |  | 0 | 0 |  |  | 0
[17 empty] | 0 |  | 0 | 0 | [5 empty] | 0 | 0 |  |  | 0
[17 empty] | 0 |  | 0 | 0 |  |  | 0 |  |  | 0 | 0 |  |  | 0
[17 empty] | 0 |  | 0 | 0 |  |  | 0 |  |  | 0 | 0 |  |  | 0
[17 empty] | 0 |  | 0 | 0 |  |  | 0 |  |  | 0 | 0 |  |  | 0
[17 empty] | 0 |  | 0 | 0 |  |  | 0 |  |  | 0 | 0 |  |  | 0
[17 empty] | 0 |  | 0 | 0 |  |  | 0 |  |  | 0 | 0 |  |  | 0
[17 empty] | 0 |  | 0 | 0 |  |  | 0 |  |  | 0 | 0 |  |  | 0
[17 empty] | 0 |  | 0 | 0 |  |  | 0 |  |  | 0 | 0 |  |  | 0
[17 empty] | 0 |  | 0 | 0 |  |  | 0 |  |  | 0 | 0 |  |  | 0
[17 empty] | 0 |  | 0 | 0 |  |  | 0 |  |  | 0 | 0 |  |  | 0
[17 empty] | 0 |  | 0 | 0 |  |  | 0 |  |  | 0 | 0 |  |  | 0
[17 empty] | 0 |  | 0 | 0 |  |  | 0 |  |  | 0 | 0 |  |  | 0
[17 empty] | 0 |  | 0 | 0 |  |  | 0 |  |  | 0 | 0 |  |  | 0
[17 empty] | 0 |  | 0 | 0 |  |  | 0 |  |  | 0 | 0 |  |  | 0
[17 empty] | 0 |  | 0 | 0 |  |  | 0 |  |  | 0 | 0 |  |  | 0
[17 empty] | 0 |  | 0 | 0 |  |  | 0 |  |  | 0 | 0 |  |  | 0
[17 empty] | 0 |  | 0 | 0 |  |  | 0 |  |  | 0 | 0 |  |  | 0
[17 empty] | 0 |  | 0 | 0 |  |  | 0 |  |  | 0 | 0 |  |  | 0
[17 empty] | 0 |  | 0 | 0 |  |  | 0 |  |  | 0 | 0 |  |  | 0
[17 empty] | 0 |  | 0 | 0 |  |  | 0 |  |  | 0 | 0 |  |  | 0
[17 empty] | 0 |  | 0 | 0 |  |  | 0 |  |  | 0 | 0 |  |  | 0
[17 empty] | 0 |  | 0 | 0 |  |  | 0 |  |  | 0 | 0 |  |  | 0
[17 empty] | 0 |  | 0 | 0 |  |  | 0 |  |  | 0 | 0 |  |  | 0
[17 empty] | 0 |  | 0 | 0 |  |  | 0 |  |  | 0 | 0 |  |  | 0
[17 empty] | 0 |  | 0 | 0 |  |  | 0 |  |  | 0 | 0 |  |  | 0
[17 empty] | 0 |  | 0 | 0 |  |  | 0 |  |  | 0 | 0 |  |  | 0
[17 empty] | 0 |  | 0 | 0 |  |  | 0 |  |  | 0 | 0 |  |  | 0
[17 empty] | 0 |  | 0 | 0 |  |  | 0 |  |  | 0 | 0 |  |  | 0
[17 empty] | 0 |  | 0 | 0 |  |  | 0 |  |  | 0 | 0 |  |  | 0
[17 empty] | 0 |  | 0 | 0 |  |  | 0 |  |  | 0 | 0 |  |  | 0
[17 empty] | 0 |  | 0 | 0 |  |  | 0 |  |  | 0 | 0 |  |  | 0
[17 empty] | 0 |  | 0 | 0 |  |  | 0 |  |  | 0 | 0 |  |  | 0
[17 empty] | 0 |  | 0 | 0 |  |  | 0 |  |  | 0 | 0 |  |  | 0
[17 empty] | 0 |  | 0 | 0 |  |  | 0 |  |  | 0 | 0 |  |  | 0
[17 empty] | 0 |  | 0 | 0 |  |  | 0 |  |  | 0 | 0 |  |  | 0
[17 empty] | 0 |  | 0 | 0 |  |  | 0 |  |  | 0 | 0 |  |  | 0
[17 empty] | 0 |  | 0 | 0 |  |  | 0 |  |  | 0 | 0 |  |  | 0
[17 empty] | 0 |  | 0 | 0 |  |  | 0 |  |  | 0 | 0 |  |  | 0
[17 empty] | 0 |  | 0 | 0 |  |  | 0 |  |  | 0 | 0 |  |  | 0
[17 empty] | 0 |  | 0 | 0 |  |  | 0 |  |  | 0 | 0 |  |  | 0
[17 empty] | 0 |  | 0 | 0 |  |  | 0 |  |  | 0 | 0 |  |  | 0
[17 empty] | 0 |  | 0 | 0 |  |  | 0 |  |  | 0 | 0 |  |  | 0
[17 empty] | 0 |  | 0 | 0 |  |  | 0 |  |  | 0 | 0 |  |  | 0
|  | 0 | [14 empty] | 0 |  | 0 | 0 |  |  | 0 |  |  | 0 | 0 |  |  | 0
|  | 0 | [14 empty] | 0 |  | 0 | 0 |  |  | 0 |  |  | 0 | 0 |  |  | 0
|  | 0 | [14 empty] | 0 |  | 0 | 0 |  |  | 0 |  |  | 0 | 0 |  |  | 0
|  | 0 | [14 empty] | 0 |  | 0 | 0 |  |  | 0 |  |  | 0 | 0 |  |  | 0
|  | 0 | [14 empty] | 0 |  | 0 | 0 |  |  | 0 |  |  | 0 | 0 |  |  | 0
|  | 0 | [14 empty] | 0 |  | 0 | 0 |  |  | 0 |  |  | 0 | 0 |  |  | 0
|  | 0 | [14 empty] | 0 |  | 0 | 0 |  |  | 0 |  |  | 0 | 0 |  |  | 0
|  | 0 | [14 empty] | 0 |  | 0 | 0 |  |  | 0 |  |  | 0 | 0 |  |  | 0
|  | 0 | [14 empty] | 0 |  | 0 | 0 |  |  | 0 |  |  | 0 | 0 |  |  | 0
|  | 0 | [14 empty] | 0 |  | 0 | 0 |  |  | 0 |  |  | 0 | 0 |  |  | 0
|  | 0 | [14 empty] | 0 |  | 0 | 0 |  |  | 0 |  |  | 0 | 0 |  |  | 0
|  | 0 | [14 empty] | 0 |  | 0 | 0 |  |  | 0 |  |  | 0 | 0 |  |  | 0
|  | 0 | [14 empty] | 0 |  | 0 | 0 |  |  | 0 |  |  | 0 | 0 |  |  | 0
|  | 0 | [14 empty] | 0 |  | 0 | 0 |  |  | 0 |  |  | 0 | 0 |  |  | 0
|  | 0 | [14 empty] | 0 |  | 0 | 0 |  |  | 0 |  |  | 0 | 0 |  |  | 0
|  | 0 | [14 empty] | 0 |  | 0 | 0 |  |  | 0 |  |  | 0 | 0 |  |  | 0
|  | 0 | [14 empty] | 0 |  | 0 | 0 |  |  | 0 |  |  | 0 | 0 |  |  | 0
|  | 0 | [14 empty] | 0 |  | 0 | 0 |  |  | 0 |  |  | 0 | 0 |  |  | 0
|  | 0 | [14 empty] | 0 |  | 0 | 0 |  |  | 0 |  |  | 0 | 0 |  |  | 0
|  | 0 | [14 empty] | 0 |  | 0 | 0 |  |  | 0 |  |  | 0 | 0 |  |  | 0
|  | 0 | [14 empty] | 0 |  | 0 | 0 |  |  | 0 |  |  | 0 | 0 |  |  | 0
|  | 0 | [14 empty] | 0 |  | 0 | 0 |  |  | 0 |  |  | 0 | 0 |  |  | 0
|  | 0 | [14 empty] | 0 |  | 0 | 0 |  |  | 0 |  |  | 0 | 0 |  |  | 0
|  | 0 | [14 empty] | 0 |  | 0 | 0 |  |  | 0 |  |  | 0 | 0 |  |  | 0
|  | 0 | [14 empty] | 0 |  | 0 | 0 |  |  | 0 |  |  | 0 | 0 |  |  | 0
|  | 0 | [14 empty] | 0 |  | 0 | 0 |  |  | 0 |  |  | 0 | 0 |  |  | 0
|  | 0 | [14 empty] | 0 |  | 0 | 0 |  |  | 0 |  |  | 0 | 0 |  |  | 0
|  | 0 | [14 empty] | 0 |  | 0 | 0 |  |  | 0 |  |  | 0 | 0 |  |  | 0
|  | 0 | [14 empty] | 0 |  | 0 | 0 |  |  | 0 |  |  | 0 | 0 |  |  | 0
|  | 0 | [14 empty] | 0 |  | 0 | 0 |  |  | 0 |  |  | 0 | 0 |  |  | 0
|  | 0 | [14 empty] | 0 |  | 0 | 0 |  |  | 0 |  |  | 0 | 0 |  |  | 0
|  | 0 | [14 empty] | 0 |  | 0 | 0 |  |  | 0 |  |  | 0 | 0 |  |  | 0
|  | 0 | [14 empty] | 0 |  | 0 | 0 |  |  | 0 |  |  | 0 | 0 |  |  | 0
|  | 0 | [14 empty] | 0 |  | 0 | 0 |  |  | 0 |  |  | 0 | 0 |  |  | 0
|  | 0 | [14 empty] | 0 |  | 0 | 0 |  |  | 0 |  |  | 0 | 0 |  |  | 0
|  | 0 | [14 empty] | 0 |  | 0 | 0 |  |  | 0 |  |  | 0 | 0 |  |  | 0
|  | 0 | [14 empty] | 0 |  | 0 | 0 |  |  | 0 |  |  | 0 | 0 |  |  | 0
|  | 0 | [14 empty] | 0 |  | 0 | 0 |  |  | 0 |  |  | 0 | 0 |  |  | 0
|  | 0 | [14 empty] | 0 |  | 0 | 0 |  |  | 0 |  |  | 0 | 0 |  |  | 0
|  | 0 | [14 empty] | 0 |  | 0 | 0 |  |  | 0 |  |  | 0 | 0 |  |  | 0
|  | 0 | [14 empty] | 0 |  | 0 | 0 |  |  | 0 |  |  | 0 | 0 |  |  | 0
|  | 0 | [14 empty] | 0 |  | 0 | 0 |  |  | 0 |  |  | 0 | 0 |  |  | 0
|  | 0 | [14 empty] | 0 |  | 0 | 0 |  |  | 0 |  |  | 0 | 0 |  |  | 0
|  | 0 | [14 empty] | 0 |  | 0 | 0 |  |  | 0 |  |  | 0 | 0 |  |  | 0
|  | 0 | [14 empty] | 0 |  | 0 | 0 |  |  | 0 |  |  | 0 | 0 |  |  | 0
|  | 0 | [14 empty] | 0 |  | 0 | 0 |  |  | 0 |  |  | 0 | 0 |  |  | 0
|  | 0 | [14 empty] | 0 |  | 0 | 0 |  |  | 0 |  |  | 0 | 0 |  |  | 0
|  | 0 | [14 empty] | 0 |  | 0 | 0 |  |  | 0 |  |  | 0 | 0 |  |  | 0
|  | 0 | [14 empty] | 0 |  | 0 | 0 |  |  | 0 |  |  | 0 | 0 |  |  | 0
|  | 0 | [14 empty] | 0 |  | 0 | 0 |  |  | 0 |  |  | 0 | 0 |  |  | 0
|  | 0 | [14 empty] | 0 |  | 0 | 0 |  |  | 0 |  |  | 0 | 0 |  |  | 0
|  | 0 | [14 empty] | 0 |  | 0 | 0 |  |  | 0 |  |  | 0 | 0 |  |  | 0
|  | 0 | [14 empty] | 0 |  | 0 | 0 |  |  | 0 |  |  | 0 | 0 |  |  | 0
|  | 0 | [14 empty] | 0 |  | 0 | 0 |  |  | 0 |  |  | 0 | 0 |  |  | 0
|  | 0 | [14 empty] | 0 |  | 0 | 0 |  |  | 0 |  |  | 0 | 0 |  |  | 0
|  | 0 | [14 empty] | 0 |  | 0 | 0 |  |  | 0 |  |  | 0 | 0 |  |  | 0
|  | 0 | [14 empty] | 0 |  | 0 | 0 |  |  | 0 |  |  | 0 | 0 |  |  | 0
|  | 0 | [14 empty] | 0 |  | 0 | 0 |  |  | 0 |  |  | 0 | 0 |  |  | 0
|  | 0 | [14 empty] | 0 |  | 0 | 0 |  |  | 0 |  |  | 0 | 0 |  |  | 0
|  | 0 | [14 empty] | 0 |  | 0 | 0 |  |  | 0 |  |  | 0 | 0 |  |  | 0
|  | 0 | [14 empty] | 0 |  | 0 | 0 |  |  | 0 |  |  | 0 | 0 |  |  | 0
|  | 0 | [14 empty] | 0 |  | 0 | 0 |  |  | 0 |  |  | 0 | 0 |  |  | 0
|  | 0 | [14 empty] | 0 |  | 0 | 0 |  |  | 0 |  |  | 0 | 0 |  |  | 0
|  | 0 | [14 empty] | 0 |  | 0 | 0 |  |  | 0 |  |  | 0 | 0 |  |  | 0
|  | 0 | [14 empty] | 0 |  | 0 | 0 |  |  | 0 |  |  | 0 | 0 |  |  | 0
|  | 0 | [14 empty] | 0 |  | 0 | 0 |  |  | 0 |  |  | 0 | 0 |  |  | 0
|  | 0 | [14 empty] | 0 |  | 0 | 0 |  |  | 0 |  |  | 0 | 0 |  |  | 0
|  | 0 | [14 empty] | 0 |  | 0 | 0 |  |  | 0 |  |  | 0 | 0 |  |  | 0
|  | 0 | [14 empty] | 0 |  | 0 | 0 |  |  | 0 |  |  | 0 | 0 |  |  | 0
|  | 0 | [14 empty] | 0 |  | 0 | 0 |  |  | 0 |  |  | 0 | 0 |  |  | 0
|  | 0 | [14 empty] | 0 |  | 0 | 0 |  |  | 0 |  |  | 0 | 0 |  |  | 0
|  | 0 | [14 empty] | 0 |  | 0 | 0 |  |  | 0 |  |  | 0 | 0 |  |  | 0
|  | 0 | [14 empty] | 0 |  | 0 | 0 |  |  | 0 |  |  | 0 | 0 |  |  | 0
|  | 0 | [14 empty] | 0 |  | 0 | 0 |  |  | 0 |  |  | 0 | 0 |  |  | 0
|  | 0 | [14 empty] | 0 |  | 0 | 0 |  |  | 0 |  |  | 0 | 0 |  |  | 0
|  | 0 | [14 empty] | 0 |  | 0 | 0 |  |  | 0 |  |  | 0 | 0 |  |  | 0
|  | 0 | [14 empty] | 0 |  | 0 | 0 |  |  | 0 |  |  | 0 | 0 |  |  | 0
|  | 0 | [14 empty] | 0 |  | 0 | 0 |  |  | 0 |  |  | 0 | 0 |  |  | 0
|  | 0 | [14 empty] | 0 |  | 0 | 0 |  |  | 0 |  |  | 0 | 0 |  |  | 0
|  | 0 | [14 empty] | 0 |  | 0 | 0 |  |  | 0 |  |  | 0 | 0 |  |  | 0
|  | 0 | [14 empty] | 0 |  | 0 | 0 |  |  | 0 |  |  | 0 | 0 |  |  | 0
|  | 0 | [14 empty] | 0 |  | 0 | 0 |  |  | 0 |  |  | 0 | 0 |  |  | 0
|  | 0 | [14 empty] | 0 |  | 0 | 0 |  |  | 0 |  |  | 0 | 0 |  |  | 0
|  | 0 | [14 empty] | 0 |  | 0 | 0 |  |  | 0 |  |  | 0 | 0 |  |  | 0
|  | 0 | [14 empty] | 0 |  | 0 | 0 |  |  | 0 |  |  | 0 | 0 |  |  | 0
|  | 0 | [14 empty] | 0 |  | 0 | 0 |  |  | 0 |  |  | 0 | 0 |  |  | 0
|  | 0 | [14 empty] | 0 |  | 0 | 0 |  |  | 0 |  |  | 0 | 0 |  |  | 0
|  | 0 | [14 empty] | 0 |  | 0 | 0 |  |  | 0 |  |  | 0 | 0 |  |  | 0
|  | 0 | [14 empty] | 0 |  | 0 | 0 |  |  | 0 |  |  | 0 | 0 |  |  | 0
|  | 0 | [14 empty] | 0 |  | 0 | 0 |  |  | 0 |  |  | 0 | 0 |  |  | 0
|  | 0 | [14 empty] | 0 |  | 0 | 0 |  |  | 0 |  |  | 0 | 0 |  |  | 0
|  | 0 | [14 empty] | 0 |  | 0 | 0 |  |  | 0 |  |  | 0 | 0 |  |  | 0
|  | 0 | [14 empty] | 0 |  | 0 | 0 |  |  | 0 |  |  | 0 | 0 |  |  | 0
|  | 0 | [14 empty] | 0 |  | 0 | 0 |  |  | 0 |  |  | 0 | 0 |  |  | 0
|  | 0 | [14 empty] | 0 |  | 0 | 0 |  |  | 0 |  |  | 0 | 0 |  |  | 0
|  | 0 | [14 empty] | 0 |  | 0 | 0 |  |  | 0 |  |  | 0 | 0 |  |  | 0
|  | 0 | [14 empty] | 0 |  | 0 | 0 |  |  | 0 |  |  | 0 | 0 |  |  | 0
|  | 0 | [14 empty] | 0 |  | 0 | 0 |  |  | 0 |  |  | 0 | 0 |  |  | 0
|  | 0 | [14 empty] | 0 |  | 0 | 0 |  |  | 0 |  |  | 0 | 0 |  |  | 0
|  | 0 | [14 empty] | 0 |  | 0 | 0 |  |  | 0 |  |  | 0 | 0 |  |  | 0
|  | 0 | [14 empty] | 0 |  | 0 | 0 |  |  | 0 |  |  | 0 | 0 |  |  | 0
|  | 0 | [14 empty] | 0 |  | 0 | 0 |  |  | 0 |  |  | 0 | 0 |  |  | 0
|  | 0 | [14 empty] | 0 |  | 0 | 0 |  |  | 0 |  |  | 0 | 0 |  |  | 0
|  | 0 | [14 empty] | 0 |  | 0 | 0 |  |  | 0 |  |  | 0 | 0 |  |  | 0
|  | 0 | [14 empty] | 0 |  | 0 | 0 |  |  | 0 |  |  | 0 | 0 |  |  | 0
|  | 0 | [14 empty] | 0 |  | 0 | 0 |  |  | 0 |  |  | 0 | 0 |  |  | 0
|  | 0 | [14 empty] | 0 |  | 0 | 0 |  |  | 0 |  |  | 0 | 0 |  |  | 0
|  | 0 | [14 empty] | 0 |  | 0 | 0 |  |  | 0 |  |  | 0 | 0 |  |  | 0
|  | 0 | [14 empty] | 0 |  | 0 | 0 |  |  | 0 |  |  | 0 | 0 |  |  | 0
|  | 0 | [14 empty] | 0 |  | 0 | 0 |  |  | 0 |  |  | 0 | 0 |  |  | 0
|  | 0 | [14 empty] | 0 |  | 0 | 0 |  |  | 0 |  |  | 0 | 0 |  |  | 0
[17 empty] | 0 |  | 0 | 0 |  |  | 0 |  |  | 0 | 0 |  |  | 0
[17 empty] | 0 |  | 0 | 0 |  |  | 0 |  |  | 0 | 0 |  |  | 0
[17 empty] | 0 |  | 0 | 0 |  |  | 0 |  |  | 0 |  |  |  | 0
[17 empty] | 0 |  | 0 | 0 |  |  | 0 |  |  | 0 | 0 |  |  | 0
[17 empty] | 0 |  | 0 | 0 |  |  | 0 |  |  | 0 | 0 |  |  | 0
[17 empty] | 0 |  | 0 | 0 |  |  | 0 |  |  | 0 | 0 |  |  | 0
[17 empty] | 0 |  | 0 | 0 |  |  | 0 |  |  | 0 | 0 |  |  | 0
[17 empty] | 0 |  | 0 | 0 |  |  | 0 |  |  | 0 | 0 |  |  | 0
[17 empty] | 0 |  | 0 | 0 |  |  | 0 |  |  | 0 | 0 |  |  | 0
[17 empty] | 0 |  | 0 | 0 |  |  | 0 |  |  | 0 | 0 |  |  | 0
[17 empty] | 0 |  | 0 | 0 |  |  | 0 |  |  | 0 | 0 |  |  | 0
[17 empty] | 0 |  | 0 | 0 |  |  | 0 |  |  | 0 | 0 |  |  | 0
[17 empty] | 0 |  | 0 | 0 |  |  | 0 |  |  |  | 0 |  |  | 0
[17 empty] | 0 |  | 0 | 0 |  |  | 0 |  |  |  | 0 |  |  | 0
[19 empty] | 0 | 0 |  |  | 0 |  |  |  | 0
[19 empty] | 0 | 0 |  |  | 0 |  |  |  | 0
[19 empty] | 0 | 0
[19 empty] | 0 | 0
[19 empty] | 0 | 0
[19 empty] | 0 | 0
[19 empty] | 0 | 0
[19 empty] | 0 | 0
[19 empty] | 0 | 0
[19 empty] | 0 | 0
[19 empty] | 0 | 0
[19 empty] | 0 | 0
[19 empty] | 0 | 0
[19 empty] | 0 | 0
[19 empty] | 0 | 0
[19 empty] | 0 | 0
[19 empty] | 0 | 0
[19 empty] | 0 | 0
[19 empty] | 0 | 0
[19 empty] | 0 | 0
[19 empty] | 0 | 0
[19 empty] | 0 | 0
[19 empty] | 0 | 0
[19 empty] | 0 | 0
[19 empty] | 0 | 0
[19 empty] | 0 | 0
[19 empty] | 0 | 0
[19 empty] | 0 | 0
[19 empty] | 0 | 0
[19 empty] | 0 | 0
[19 empty] | 0 | 0
[19 empty] | 0 | 0
[19 empty] | 0 | 0
[19 empty] | 0 | 0
[19 empty] | 0 | 0
[19 empty] | 0 | 0
[19 empty] | 0 | 0
[19 empty] | 0 | 0
[19 empty] | 0 | 0
[19 empty] | 0 | 0
[19 empty] | 0 | 0
[19 empty] | 0 | 0
[19 empty] | 0 | 0
Note on P3: 染
Note on P4: 染色板
Note on P5: 染色板
Note on P6: 染色板
Note on P7: 染色板
Note on P8: 染色板
Note on P9: 染色板
Note on P10: 染色板
Note on P11: 染色板
Note on P12: 染色板
Note on P13: 染色板
Note on P14: 染色板
Note on P15: 染色板
Note on P16: 染
Note on P17: 染
Note on P18: 染色板
Note on P19: 染
Note on P21: 上一班留在翻板架上的板（普通板）
Note on P22: 染色板
Note on P23: 染色板
Note on P24: 染色板
Note on P25: 染色板
Note on P26: 染色板
Note on P27: 质量计划012 染色板
Note on P28: 质量计划012 染色板
Note on P29: 染色板
Note on P30: 染色板
Note on P31: 染色板
Note on P32: 染色板
Note on P33: 染色板
Note on P34: 染色板
Note on P35: 染色板
Note on P36: 染色板
Note on P37: 染色板
Note on P38: 染色板
Note on P39: 染色板
Note on P40: 染色板
Note on P41: 染色板
Note on P42: 染色板
Note on P43: 染色板
Note on AN43: 更换瑭泽化工脱模剂
Note on P44: 染色板
Note on P45: 染色板
Note on P46: 染色板
Note on P47: 染色板
Note on P51: 染色板
Note on P52: 染色板
Note on P53: 013质量计划 普通板
Note on P69: 012质量计划
Note on P70: 012质量计划
Note on P71: 012质量计划 普通板
Note on P72: 染色板
Note on P73: 百得胜 染色板
Note on P74: 百得胜 染色板
Note on P75: 染色板
Note on P76: 染色板
Note on P77: 染色板
Note on P78: 染色板
Note on P79: 染色板
Note on P80: 染色板
Note on P81: 染色板
Note on P82: 染色板
Note on P83: 染色板
Note on P84: 染色板
Note on P85: 染色板
Note on P86: 染色板
Note on P87: 染色板
Note on P88: 染色板
Note on P89: 染色板
Note on P90: 染色板
Note on P91: 染色板
Note on P92: 染色板
Note on P93: 染色板
Note on P94: 索菲亚
Note on P95: 染色板
Note on AL95: 染色剂颜色稍深
Note on P96: 染色板
Note on P97: 染色板
Note on P98: 染色板
Note on P99: 染色板
Note on P100: 染色板
Note on P101: 染色板
Note on P102: 索菲亚 016质量计划
Note on P103: 染色板
Note on P104: 染色板
Note on P105: 染色板
Note on P106: 染色板
Note on P107: 染色板

## 生产日报查询
生产线报表
生产线 | (全部)
月 | (全部)
周 | (全部)
日 | (全部)
班 | (全部)
班次 | (全部)
Data
压机规格 | 素板长 | 素板宽 | 素板厚 | 成品长 | 成品宽 | 成品厚 | 素板合格产品（张） | 素板合格产量（M3） | 折合成品量（张） | 折合成品量（M3） | 废品（M3） | 合计产量（M3) | 废品率 | 实际产能 | 生产工时（小时） | 停机率 | 表层刨花（T） | 芯层刨花（T） | 总刨花(T) | 表层MDI胶（KG） | 芯层MDI胶（KG） | MDI胶水(公斤) | 表芯层石蜡(公斤) | 表芯层固化剂(公斤) | 表芯层增粘剂（公斤） | 表芯层添加剂 (公斤) | 表芯层工艺水 (公斤) | 脱模剂（公斤） | 电耗（KWH)
18s | 4920 | 2490 | 18.5 | 2440 | 1220 | 18 | 12594 | 2854.302 | 50376 | 2699.267 | 29.5774848 | 2728.844 | 0% | 29.22866 | 92.35 | 35.87% | 721.07 | 1023.36 | 1744.43 | 34377 | 35699 | 70076 | 14086 | 101916 | 13748 | 480.86 | 101856 | 2425 | 573520
| 4915 | 2490 | 18.5 | 2440 | 1220 | 18 | 30069 | 6807.907 | 120276 | 6444.677 | 215.401248 | 6660.078 | 0% | 32.30954 | 199.4667 | 16.48% | 1591.7 | 2451.55 | 4043.25 | 75225 | 96054 | 171279 | 31257 | 263101 | 10181.35 | 6021.93 | 263191 | 3053.82 | 955100
25s | 4920 | 2490 | 25.6 | 2440 | 1220 | 25 | 6719 | 2107.216 | 26876 | 2000.11192 | 23.8144 | 2023.92632 | 0% | 34.1316 | 58.6 | 8.438% | 356.76 | 815.48 | 1172.24 | 17139 | 28940 | 46079 | 8526 | 67689 | 5258 | 529.52 | 67689 | 886.7 | 268640
|  |  | 25.5 | 2440 | 1220 | 25 | 1308 | 408.6131832 | 5232 | 389.36544 | 15.77704 | 405.14248 | 0% | 29.46018 | 13.21667 | 17.4% | 81.48 | 179.57 | 261.05 | 3857 | 6410 | 10267 | 1928 | 15157 | 1210 | 114.08 | 15157 | 189 | 61120
| 4915 | 2490 | 25.6 | 2440 | 1220 | 25 | 16687 | 5228.066 | 66748 | 4967.38616 | 157.47272 | 5124.85888 | 0% | 32.18956 | 154.3167 | 14.83% | 897.04 | 1933.58 | 2830.62 | 39838 | 72930 | 112768 | 20988 | 143457 | 12331.25 | 217.51 | 143457 | 2375.8 | 713540
9s | 4920 | 2490 | 9.5 | 2440 | 1220 | 9 | 12163 | 1415.562 | 48652 | 1303.445 | 62.5842432 | 1366.03 | 0% | 20.56989 | 63.36667 | 16.62% | 485.2 | 436.42 | 921.62 | 22771 | 15053 | 37824 | 7831 | 51020 | 6792.36 | 386.02 | 51020 | 2063.45 | 275520
(空白) | (空白) | (空白) | (空白) | (空白) | (空白) | (空白) | 0 | 0 | 0 | 0 | 0 | 0 | 0% | 0 | 0 | 0% | 0 | 0 | 0 | 0 | 0 | 0 | 0 | 0 | 0 | 0 | 0 | 0 | 0
总计 | [6 empty] | 79540 | 18821.67 | 318160 | 17804.25 | 504.627136 | 18308.88 | 0% | 30.62746 | 581.3167 | 19.26% | 4133.25 | 6839.96 | 10973.21 | 193207 | 255086 | 448293 | 84616 | 642340 | 49520.96 | 7749.92 | 642370 | 10993.77 | 2847440

## 生产日报单耗查询
生产线 | (全部)
月 | (全部)
周 | (全部)
日 | 30
班 | (全部)
班次 | (全部)
Data
压机规格 | 素板长 | 素板宽 | 素板厚 | 成品长 | 成品宽 | 成品厚 | 素板合格产品（张） | 素板合格产量（M3） | 折合成品量（张） | 折合成品量（M3） | 废品（M3） | 废品（张） | 合计产量（M3) | 合计产量张 | 废品率 | 实际产能 | 生产工时（小时） | 停机率 | 表层刨花单耗（T/M3） | 芯层刨花单耗（T/M3） | 刨花单耗合计（T/M3） | 表层MDI胶单耗（KG/M3） | 芯层MDI胶单耗（KG/M3） | MDI胶单耗合计（KG/M3） | 表芯层石蜡单耗（KG/M3） | 表芯层固化剂单耗（KG/M3） | 表芯层增粘剂单耗（KG/M3） | 表芯层添加剂单耗（KG/M3） | 表芯层工艺水单耗（KG/M3） | 脱模剂单耗（KG/M3） | 电单耗(KWH/M3)
18s | 4915 | 2490 | 18.5 | 2440 | 1220 | 18 | 3442 | 779.3014 | 13768 | 737.7224832 | 26.3625408 | 123 | 764.085024 | 3565 | 0% | 32.83631 | 22.46667 | 6.389% | 0.245919 | 0.3687837 | 0.6147027 | 11.7917 | 15.01242 | 26.80412 | 4.831085 | 37.84214 | 1.718804 | 0.813314 | 37.84214 | 0.5537313 | 145.9627
总计 | [6 empty] | 3442 | 779.3014 | 13768 | 737.7224832 | 26.3625408 | 123 | 764.085024 | 3565 | 0% | 32.83631 | 22.46667 | 6.389% | 0.245919 | 0.3687837 | 0.6147027 | 11.7917 | 15.01242 | 26.80412 | 4.831085 | 37.84214 | 1.718804 | 0.813314 | 37.84214 | 0.5537313 | 145.9627